## Sheet1
房间 | 类型 | 尺寸 |  | 材质说明
|  | 宽 | 高
病房1 | 布帘 | 3.5 | 3.22 | 1、遮光面料，面料门幅：280cm，面料成分：100%聚酯纤维，克重≥400克/㎡； 2、隔光性：遮光率≥80%； 3、面料缩水率：可水洗，洗后缩率≤3%； 4、帘布需采用2倍饱和度（1:2打摺），帘布下边离地4cm；窗帘头用窗帘衬带芯缝制，单勾（固定褶）制作工艺，底边反折8cm；顶部打褶部分做T字形褶皱；帘布整体做高温定型，不损坏、不弄脏窗帘；绑带缝制在窗帘两侧； 5、有纺布带：高档有纺布带，成份为100%涤纶； 6、挂钩：调节挂钩挂钩结实可靠； 7、依据GB/T20944.3-2008抗菌效果（金黄色葡萄球菌、大肠杆菌、白色念珠菌）抑菌率≥90%； 8、依据GB/T21196.2-2007耐磨性能≥9000次； 9、依据GB/T24346-2009防霉等级要求≤1级； 10、依据GB/T2912.1-2009甲醛含量未检出； 11、依据GB/T17592和 GB/T23344可分解致癌芳香胺染料未检出； 12、窗帘颜色需与医院在用窗帘大致一样。
病房2 | 布帘 | 7 | 3.22
病房3 | 布帘 | 5 | 3.22
护士长办公室 | 布帘 | 3.2 | 3.23
护士值班室 | 布帘 | 3.4 | 3.23
医生值班室 | 布帘 | 3.5 | 3.22
主任办公室 | 布帘 | 3.1 | 3.22
医生大办公室1 | 布帘 | 3.2 | 3.22
医生大办公室2 | 布帘 | 3.5 | 3.25
医生大办公室3 | 布帘 | 3.5 | 3.25